## 检验规范
立讯热传科技（惠州）有限公司
Luxshare Thermal Technologies (Huizhou) Co., Ltd.
检验规范（SIP) 页码：1/1
内部料号 |  | L9FHS003/04-DT-R | 客户名称 |  | 盈趣 | 客户料号 | 30020000603 / 30020000605 | 适用区域 |  |  | 五金内部QC
外观等级 定义 |  | 1、散热器表面从功能角度划分，可分为接触面和非接触面。其中接触面是直接和发热区域接触的平面，或者是安装过程或安装后和单板器件有接触的平面，其余面为非接触面。 2、散热器表面从外观角度划分，外观面均属于C级面。
检验条件 |  | 1、照明条件: 日光灯 min 700LUX ； 2、检查距离、时间：目光与被测物体距离30-45CM，5秒内； 3、检查角度：以垂直正视为准45°±15°； 4、L表示单个缺陷长度，单位为mm、 S表示单个缺陷面积，单位为mm²、D表示单个缺陷的直径，单位为mm、P表示被检表面允许的缺陷的最大数量，单位为个。
检验流程
外观总体要求：散热器功能表面原则上不允许有外观缺陷，但在不影响散热器使用质量的情况下，可允许接受。具体外观可接受条件如下：
检验标准 | [7 empty] | 不良級別 |  |  | 检验人员 |  |  | 方法/儀器
項目 | 檢驗項目 |  | 判定項目 |  |  |  |  | CRI | MAJ | MIN | IPQC | FQC | OQC
外观 | 不良类别 |  | 非接触面 |  |  | 接触面 | [7 empty] | /
| 拉伤 |  | 深度≤0.10mm； |  |  | 深度≤0.05mm； |  |  |  | √ | √ | √ | √ | 目视/高度规
| 型材材料纹 |  | 可接受； |  |  | 不允许； |  |  |  | √ | √ | √ | √ | 目视/菲林
| 碰伤刮伤 |  | D≤3.0，P≤5； |  |  | D≤3.0，P≤4； |  |  |  | √ | √ | √ | √ | 目视/菲林
| 基材花斑 |  | 缺陷面积总和≤被测面积的10％； | [6 empty] | √ | √ | √ | √ | 目视/菲林
| 走刀痕 |  | 深度 ≤0.10mm； |  |  | 深度≤0.05mm； |  |  |  | √ | √ | √ | √ | 目视/高度规
| 凹坑 |  | D≤5，P≤5； |  |  | D≤3，P≤4； |  |  |  | √ | √ | √ | √ | 目视/菲林/高度规
| 擦拭印 |  | 可接受； | [6 empty] | √ | √ | √ | √ | 目视
| 加工变形量 |  | 需符合图纸要求； | [5 empty] | √ |  | √ | √ | √ | 卡尺/2.5次元/3次元
| 鳍片变形 |  | 散热齿高H(mm) |  | H≤20 | 20＜H≤50 | H>50 |  | √ |  | √ | √ | √ | 高度规
|  |  | 允许变形量δ(n*P) 其中P为鳍片间距 |  | ≤1/3*P | ≤ 1/2*P | ≤ 2/3*P | [6 empty] | 卡尺
| 模具痕 |  | 可接受； | [7 empty] | √ | √ | √ | 目视
| 打磨区（修复品） |  | 可接受； | [6 empty] | √ | √ | √ | √ | 目视
| 镀前划痕 |  | L≤50，P≤5（镀前划痕无明显凹入）； | [6 empty] | √ | √ | √ | √ | 目视/菲林
| 镀后浅划痕 |  | L≤50，P≤5（膜（镀）层表面划伤，但未伤至底层。） | [6 empty] | √ | √ | √ | √ | 目视/菲林
| 镀后深划痕 |  | L≤15，P≤2（膜（镀）层表面划伤，且已伤至底层或材料本体。） | [6 empty] | √ | √ | √ | √ | 目视/菲林
| 露底材 |  | 不接受； | [6 empty] | √ | √ | √ | √ | 目视
| 黑点 |  | 可接受。（黑点必须为稳定结构，不随时间推移或使用而扩大。） | [6 empty] | √ | √ | √ | √ | 目视
| 雾状 |  | 可接受； | [6 empty] | √ | √ | √ | √ | 目视
| 镀层起泡 |  | S≤4.0，P≤4（镀层起泡不能影响焊接面的连接强度。） | [6 empty] | √ | √ | √ | √ | 目视/菲林
| 挂具印 |  | S ≤6.0， P ≤8 （挂具印尽量不设置在接触面上，数量和面积超出要求的需修补。） | [6 empty] | √ | √ | √ | √ | 目视/菲林
| 修补 |  | 可接受。（ 必须用相同或相似的颜色修补，必须为稳定结构，不随时间推移或使 用而扩大。） | [6 empty] | √ | √ | √ | √ | 目视
| 锡珠、溢锡、锡印 |  | 1、锡珠不可接受； 2、溢锡、锡印可接受； |  |  | 1、锡珠、溢锡不可接受 ； 2、锡印可接受 。 |  |  | √ |  | √ | √ | √ | 目视
| 松香印 |  | 可接受； | [6 empty] | √ | √ | √ | √ | 目视
| 松香渗出 |  | 高温老化后（95℃，6H）不能有松香流出散热器本体； | [6 empty] | √ | √ | √ | √ | 目视
| 铜材变色 |  | 可接受。（铜材焊接产品） | [6 empty] | √ | √ | √ | √ | 目视
| 型材夹层 |  | 可接受（型材夹层不能影响整体结构强度和散热性能。） | [6 empty] | √ | √ | √ | √ | 目视
| 色差 |  | 可接受； | [6 empty] | √ | √ | √ | √ | 目视
| 颗粒 |  | S≤4.0，P≤6（必须结构稳定，不允许脱落） |  |  | 不允许； |  |  |  | √ | √ | √ | √ | 目视/菲林
| 水印 |  | S≤200，P≤2； | [6 empty] | √ | √ | √ | √ | 目视/菲林
| 指印 |  | 不允许； | [6 empty] | √ | √ | √ | √ | 目视
| 手套印 |  | 可接受（手套印和指印不同，禁止裸手拿散热器，必须戴手套做周转和安装。操作中带 手套引入的手套印，对于非接触面和接触面的手套印，如果经清洁溶剂擦拭不掉的可以接受。） | [6 empty] | √ | √ | √ | √ | 目视
| 脏污 |  | 不允许； | [6 empty] | √ | √ | √ | √ | 目视
| 毛刺、锐边、金属屑 |  | 1、金属件不可有毛刺及碎片：目测无明显毛刺，用手触碰不刮手； 2、散热器的任何部位不可有金属屑：目测无肉眼可见碎屑，翻转、摇晃散热器，无肉眼可见碎屑掉落； | [6 empty] | √ | √ | √ | √ | 目视
| 腐蚀 |  | 不允许； | [6 empty] | √ | √ | √ | √ | 目视
| 擦拭印 |  | 可接受； | [6 empty] | √ | √ | √ | √ | 目视
| 运动摩擦痕 |  | 可接受； | [6 empty] | √ | √ | √ | √ | 目视
| 鳍片焊接错位 |  | 每组鳍片重叠不超过3处，面积不超过单片重叠面1/3； | [6 empty] | √ | √ | √ | √ | 目视
| 边缘焊接间隙 |  | 焊接中间部位不允许有虚焊，鳍片与底板边缘允许有虚焊，缝隙不超过0.1mm，深度小于1/3鳍片间距（不包含鳍片钣金圆角） | [6 empty] | √ | √ | √ | √ | 目视/塞尺
| 扣点断裂 |  | 每组鳍片扣点断裂数量不超过3个，且同一鳍片扣点不能全部断裂； | [6 empty] | √ | √ | √ | √ | 目视
| 扣点未拍平 |  | 不接受。 | [6 empty] | √ | √ | √ | √ | 目视
| 热管色差 |  | 不允许出现热管变白：目测无变白区域； | [6 empty] | √ | √ | √ | √ | 目视
| 热管凹坑 |  | D≤2.0，P≤2，深度小于1/3热管厚度。 | [5 empty] | √ |  | √ | √ | √ | 目视/菲林/高度规
| 热管凹陷 |  | 热管两端≤10mm的无效段范围内凹陷可接受；其余位置P≤2，宽度小于1/2热管宽度，深度小于1/3热管厚度。 | [5 empty] | √ |  | √ | √ | √ | 目视/菲林/高度规
| 热管褶皱 |  | 可接受（性能符合标准） | [6 empty] | √ | √ | √ | √ | 目视
| 导热材料 擦拭残留 |  | 1、散热器鳍片顶面不允许有残留； 2、散热器基板或鳍片其他非接触面导热材料残留面积S≤30mm²，厚度<0.2mm，数量≤1处，可以接收。 | [6 empty] | √ | √ | √ | √ | 目视/菲林
| 焊接印 |  | 可接受 | [6 empty] | √ | √ | √ | √ | 目视
尺寸功能 | 平面度 |  | 功能表面任一50mm×50mm区域，平面度不大于0.1mm，总体平面度不大于0.3mm； | [5 empty] | √ |  | √ | √ | √ | 3次元
| 电镀膜厚测试 |  | 按规格承认书及图纸对产品/尺寸/特性进行核对确认，不可拒焊。 | [5 empty] | √ |  | √ | √ | √ | 膜厚检测依
| 装配 |  | 1、装配零部件不可有漏装现象； 2、弹簧及螺钉安装不能倾斜，保证器件受力均匀，散热器与器件功能面接触可靠：注意弹簧安装不能歪斜、溢出，弹簧无变形，弹簧旋向符合图纸要求； | [5 empty] | √ |  | √ | √ | √ | 目视
| 关键尺寸检验 |  | 按规格承认书及图纸对 ，尺寸备注必须做CPK管控。 | [5 empty] | √ |  | √ | √ | √ | 卡尺/2.5次元/3次元
| 全尺寸检验 |  | 按规格承认书及图纸对产品/尺寸/特性进行核对确认. | [5 empty] | √ |  | √ | √ | √ | 卡尺/2.5次元/3次元
出货 | 标记标识要求 |  | 1、应当对散热器喷码、丝印、镭雕和标贴要进行标识,便于问题回溯； 2、喷码、丝印和标贴在长期使用不存在开裂、脱落等现象； 3、标识位置避开散热器安装面,装配后外观可见； 4、不允许采用标贴覆盖不满足质量要求的表面缺陷。 | [5 empty] | √ |  | √ | √ | √ | 目视
| 包装要求 |  | 1、散热器的包装应保证在运输过程中和存放时不锈蚀和无机械损伤； 2、外包装上贴有条码标签，标签必须清晰可见，条码标签相关内容与送检单上要求一致，并与内包装物料保持一致； 3、最小包装要有厂家标识； 4、包装箱必须整洁、干净，不能有破损、脏污和受潮现象； 5、要求绿色环保的来料，外包需贴有符合公司要求的绿色环保标识，同一批次不允许无绿色环保要求和有绿色环保的物料混装。 | [5 empty] | √ |  |  | √ | √ | 目视
| 出货报告 |  | 出货必须附上检测合格报告。 | [5 empty] | √ |  |  | √ | √ | 目视核对
缺点判定: 1 严重缺点CRI ：对于公害性、安全性及机能性有严重影响的缺点. 2 主要缺点MAJ : 会降低产品性能或达不到预期目的之缺点. 3 次要缺点MIN : 对于产品之实用性或有效性无明显影响之缺点. 4.四個次要缺点等于一個主要缺点. 5.抽样水准依:RCQW-QA-006《抽样检验计划》执行。
变更履历
版本 |  | 变更时间 | [5 empty] | ECN编号
X1 |  | 2026-04-08 | 新规做成
核准：尹朝知 |  |  |  | 审批：肖兰英 |  |  | 制作：胡博
文件编码:RCQW-QA-008(2)
客诉记录
性能检验
错混料管理
重点尺寸
外观检验
检验产品包装、附件